## Ensaio da Curva Característica
CAMPOS AMARELOS SÃO AS LEITURAS E DADOS!!!!!!!!
CAMPOS VERDES SÃO MEDIDAS DA AMOSTRA !!!
Cálculo da Umidade Inicial da Amostra
Peso de solo a ser colocado no anel
|  |  | Nº Cápsula |  | Z0Z0 | Z019 | D011
|  |  | Tara |  | 27.05 | 17.85 | 18.47 | [7 empty] | Anel + amostra umida | 227.56 | g
|  |  | Tara + Peso úmido |  | 46.12 | 58.89 | 48.1
|  |  | Tara + Peso seco |  | 41.92 | 50.77 | 42.52 | [7 empty] | Anel | 121.75 | g
|  |  | Peso Úmido |  | 19.07 | 41.04 | 29.63
|  |  | Peso Seco |  | 14.87 | 32.92 | 24.05 | [7 empty] | Amostra umida | 105.81 | massa especifica natural |  |  | 1.273302 | g/cm3
|  |  | Água |  | 4.2 | 8.12 | 5.58 | [11 empty] | rd | 1.015917 | g/cm3
|  |  | Umidade (base úmida) |  | 0.2202412 | 0.1978558 | 0.1883226 | [7 empty] | Água | 21.38842 | g
|  |  | Umidade (base seca) |  | 0.2824479 | 0.2466586 | 0.2320166
[15 empty] | Amostra Seca | 84.42158 | g
|  |  |  | Média (base úmida) | 20.21%
|  |  |  | Média (base seca) | 25.37% | [9 empty] | Pedra + amostra + anel (saturado) | 423 | g
[15 empty] | Pedra (saturada) | 175.22 | g
|  |  | fator de calibração | 0.069567 | [10 empty] | Amostra saturada | 126.03 | g
[15 empty] | Água (amostra saturada) | 41.60842 | g | 33.01469 | % (BU) | 49.28647 | %BS
Ref. | Leit. | Dif. Leit. | Sucção (kPa) | perdeu (g) | acumulado (g) | H2O (g) | w BS (%) | S | Dif. Altura (mm) | Volume (cm3) | Vv | S corr (%) | q
120 | 120 | 0 | 0 | 0 | 0 | 41.60842 | 49.28647 | 83.66745 | 0 | 83.09892 | 49.73071 | 83.66745 | 50.07095 | 50.07095 |  | 42.58236 | g H2O
120 | 120 | 0 | 1 | 0 | 0 | 41.60842 | 49.28647 | 83.66745 | 0 | 83.09892 | 49.73071 | 83.66745 | 50.07095 | 50.07095 |  | 33.52838 | % (BU) |  | rd | 1.015917
120 | 120 | 0 | 2 | 0 | 0 | 41.60842 | 49.28647 | 83.66745 | 0 | 83.09892 | 49.73071 | 83.66745 | 50.07095 | 50.07095
120 | 120 | 0 | 4 | 0 | 0 | 41.60842 | 49.28647 | 83.66745 | 0 | 83.09892 | 49.73071 | 83.66745 | 50.07095 | 50.07095
36 | 22 | -14 | 10 | -0.973938 | -0.973938 | 42.58236 | 50.44013 | 85.62588 | 0.0113 | 83.06938 | 49.70116 | 85.67678 | 51.24297 | 51.2612
101 | 145 | 44 | 20 | 3.060948 | 2.08701 | 39.52141 | 46.81434 | 79.47083 | 0.035 | 83.00741 | 49.63919 | 79.61735 | 47.55947 | 47.61191 | Gs | 2.53
80 | 93 | 13 | 40 | 0.904371 | 2.991381 | 38.61704 | 45.74309 | 77.6523 | 0.043 | 82.98649 | 49.61827 | 77.82826 | 46.47117 | 46.53413 | DIAMETRO ANEL | 5.77 | cm
93 | 123 | 30 | 80 | 2.08701 | 5.078391 | 36.53003 | 43.27096 | 73.45567 | 0.002 | 83.09369 | 49.72548 | 73.4634 | 43.95969 | 43.96246 | ALTURA DO ANEL | 3.178 | cm
127 | 155 | 28 | 160 | 1.947876 | 7.026267 | 34.58215 | 40.96364 | 69.53883 | 0 | 83.09892 | 49.73071 | 69.53883 | 41.61564 | 41.61564 | Area do Anel | 26.14818
|  | 0 | 320 | 0 | 7.026267 | 34.58215 | 40.96364 | 69.53883 |  | 83.09892 | 49.73071 | 69.53883 | 41.61564 | 41.61564 | VOLUME DO ANEL | 83.09892 | cm3
|  | 0 |  | 0 | 7.026267 | 34.58215 | 40.96364 | 69.53883 |  | 83.09892 | 49.73071 | 69.53883 | 41.61564 | 41.61564 | hs inicial | 1.27612
|  | 0 |  | 0 | 7.026267 | 34.58215 | 40.96364 | 69.53883 |  | 83.09892 | 49.73071 | 69.53883 | 41.61564 | 41.61564 | Vs | 33.36821 | cm3 | 33.36821 | cm3
|  | 0 |  | 0 | 7.026267 | 34.58215 | 40.96364 | 69.53883 |  | 83.09892 | 49.73071 | 69.53883 | 41.61564 | 41.61564 | Vv | 49.73071
|  | 0 |  | 0 | 7.026267 | 34.58215 | 40.96364 | 69.53883 |  | 83.09892 | 49.73071 | 69.53883 | 41.61564 | 41.61564 | e inicial | 1.490362 |  | 1.490362 | 1.490362
|  | 0 |  | 0 | 7.026267 | 34.58215 | 40.96364 | 69.53883 |  | 83.09892 | 49.73071 | 69.53883 | 41.61564 | 41.61564 | S inicial | 43.00847 | % | 43.06877 | %
|  | 0 |  | 0 | 7.026267 | 34.58215 | 40.96364 | 69.53883 |  | 83.09892 | 49.73071 | 69.53883 | 41.61564 | 41.61564 | massa esp seca | 1.015917 | g/cm3 | 1.015629
|  | 0 |  | 0 | 7.026267 | 34.58215 | 40.96364 | 69.53883 |  | 83.09892 | 49.73071 | 69.53883 | 41.61564 | 41.61564
2
4
[13 empty] | 8 |  | PRAZO MÁXIMO PARA FAZER ENSAIO -----------
20
40
100
400
800
17
[7 empty] | a | 0.003
[7 empty] | n | 1.3
[7 empty] | m | 0.666
[7 empty] | 1 | 82.96504
[7 empty] | 2 | 82.91398
[7 empty] | 3 | 82.85439
[7 empty] | 4 | 82.78852
[7 empty] | 8 | 82.48129
[7 empty] | 20 | 81.31791
[7 empty] | 100 | 71.1234
[7 empty] | 400 | 40.97091
[7 empty] | 800 | 21.94197
[7 empty] | 1000 | 16.47727
[7 empty] | 2000 | 2.925204

## Plan1
20
16
5
140
107
104
96
94
80
74

## Relatório Curva Característica
Sucção (kPa) | q | w BS (%) | S | Inicial
0 | 50.07095 | 49.28647 | 83.66745 | w | 20.21399 | %
1 | 50.07095 | 49.28647 | 83.66745 | Água | 21.38842 | g
2 | 50.07095 | 49.28647 | 83.66745 | Massa Seca | 84.42158 | g
4 | 50.07095 | 49.28647 | 83.66745 | Gs | 2.53
10 | 51.24297 | 50.44013 | 85.62588 | Volume Inicial | 83.09892 | cm3
20 | 47.55947 | 46.81434 | 79.47083 | Vs | 33.36821 | cm3
40 | 46.47117 | 45.74309 | 77.6523 | Vv | 49.73071 | cm3
80 | 43.95969 | 43.27096 | 73.45567 | e | 1.490362
160 | 41.61564 | 40.96364 | 69.53883 | S | 43.00847 | %
320 | 41.61564 | 40.96364 | 69.53883 | rs | 1.015917 | g/cm3
0 | 41.61564 | 40.96364 | 69.53883 | Saturação
0 | 41.61564 | 40.96364 | 69.53883 | w | 49.28647 | %
0 | 41.61564 | 40.96364 | 69.53883 | Água | 41.60842 | g
0 | 41.61564 | 40.96364 | 69.53883 | S | 83.66745 | %